Optične komunikacije
Predavanje 5:
Izdelava in spajanje svetlobnih vlaken

---
x
n_2
formula
NA approx 0.1
125%mu m
tekst
n_1
9 %mu m
Enorodovno vlakno
G.652
n
x
%THETA
NA approx 0.2
125%mu m
n_1(x)
n_1(x)
50 %mu m
Mnogorodovno newline gradientno vlakno
G.651
n

---
Talilni posodi
1960
Umazanija!!!
Gretje
Vlečeno newline vlakno
Slabljenje approx -1000dB/km
Danes: plastična vlakna~a/l approx 150dB/km

---
Čiste snovi: tekočine ali plini
SiCl_4 (tekočina) + O_2 (plin) + toplota rightarrow SiO_2 (prah) + 2 Cl_2 (plin)
Čisti SiCl_4 polprevodniki! 100$/kg
Germanij rightarrow n uparrow
GeCl_4 (tekočina) + O_2 (plin) + toplota rightarrow GeO_2 (prah) + 2 Cl_2 (plin)
Fluor F_2 (plin) rightarrow fluoridna stekla rightarrow n downarrow
Fosfor rightarrow T downarrow newline 4 POCl_3 (tekočina) + 3 O_2 (plin) + toplota rightarrow 2 P_2 O_5 (prah) + 6 Cl_2 (plin)

---
Kemikalije surovine rightarrow (1) izdelava preforma rightarrow (2) vlečenje vlakna
preform: palica l=1m, 2r=25mm rightarrow vlakno: dolžina l=40km, 2r=125%mu m
3vrt/s
Gorilnik
začetna cev
Reakcija!
%SIGMA t approx 8h
1m/5min
40...70 prehodov rightarrow 40...70 plasti!
MCVD equiv Modified Chemical Vapour Deposition
začetna palica
OCVD equiv Outside Chemical Vapour Deposition
VAD equiv Vapour Axial Deposition

---
Sukanje preforma approx 1 obrat / 20cm vlakna
PMD downarrow
podajanje approx 0.5m/h
preform newline surovec
palica v cevi
R
grafitna peč
Ar
%SIGMA t approx 3h
debelina?
vlakno newline 125 %mu m
vleka approx 5m/s
%omega

---
primarna zaščita (mehkejša) newline akrilat (silikon)
X
UV svetloba
Akrilat
primarna zaščita (trša) newline akrilat (silikon)
SiO_2
X
UV svetloba
vlakno+PZ
boben
250 %mu m newline primarna zaščita
M(%omega)

---
SiO_2
Eliptično newline jedro
%DELTA t
VP
HP
%DELTA << 1 brez težav!
Izrojenost HE_11
PMD equiv Polarization Mode Dispersion (2000)
%beta_VP <> %beta_HP !!!!!
langle %DELTA t rangle = D_PMD sqrt l
D_PMD [ns/sqrt km]
vec F rightarrow dvolomnost!
statistika velja l>1km
D_PMD approx 10 ns/sqrt km ~~~(1980)
Ekscentrično newline jedro
vec F
SiO_2
D_PMD approx 0.1 ns/sqrt km ~~~(2010)

---
Vpihovanje 2mm kabla v 7mm cev
3 mm newline ohlapna sekundarna zaščita (loose)
Akrilat
SiO_2
tesna zaščita
vlakno newline plava v gelu
900 %mu m newline tesna sekundarna zaščita (tight)
trak (ribbon) 4...24 vlaken

---
color white{priključna vrvica}
aramidna vlakna (Kevlar)
color white{tight 0.9mm}
color white{vlakno SiO_2}
plašč 3mm

---
priključna vrvica
color white{gradnik}
medkrajevni kabel

---
zlom?
SiO_2
sekundarna newline zaščita
primarna newline zaščita
nož newline vidia newline keramika
SiO_2
sekundarna newline zaščita
primarna newline zaščita
lom
SiO_2
pravilen rez
sekundarna newline zaščita
primarna newline zaščita

---
pravilen rez
SiO_2
SiO_2
slaba reza
SiO_2

---
SiO_2
SiO_2
steklena kapilara
električni lok newline 0.1s čiščenje newline 3s zvar
nastavitev
SiO_2
SiO_2
vec F
vec F
nastavitev

---
zvar a approx -0.01dB
SiO_2
SiO_2
SiO_2
color white opornica
skrčibužirka

---
vzmet v spojki
2500 %mu m +-0.5 %mu m
ravno brušena FC
SiO_2
SiO_2
ferula newline Zr keramika (kovina)
(4mm) newline 2.5mm newline (2mm) newline 1.27mm
umazanija?
FC-PC a approx -0.2dB, %GAMMA approx -35dB
krivinsko brušena
Physical Contact
FC-PC
FC-APC a approx -0.5dB, %GAMMA approx -70dB
kotno brušena 7^o
Angled Physical Contact
FC-APC

---
SC
FC
ST
color white{FC-APC}
color white{FC-PC}
color white{SC-APC}
color white{FC-PC}
color white{FC-APC}
color white{FC-PC}
APC= zelen!!!!

---
Spojke
Prehodi
color white{SFP modul}

---
Močno dvolomno vlakno - PANDA
%beta_VP <> %beta_HP !!!!!
Velika razlika - vlakno ohranja polarizacijo
Akrilat
SiO_2
Borovo steklo B_2 O_3
250 %mu m newline primarna zaščita